## 单选题
安全监督人员业务能力考试题库题目编写格式(单选题）
序号 | 题目标题 | 题目答案 | 题目选项A | 题目选项B | 题目选项C | 题目选项D | 出题依据
1 | 钢丝绳在温暖环境下储存，钢丝绳卷盘应定期翻转（ ）°,防止润滑油（脂）从钢丝绳内流出。 | A | 180 | 360 | 90 | 0 | GB/T5972-2016《起重机钢丝绳保养、维护、检验和报废》第4.3条
2 | 起重机停用（ ）个月以上,在重新使用前，应对钢丝绳进行定期检查。 | B | 2 | 3 | 4 | 1 | GBT5972-2016《起重机钢丝绳保养、维护、检验和报废》第5.5条
3 | 根据《起重机钢丝绳保养、维护、检验和报废》，钢丝绳绳端固定装置处的断丝数达（ ）时，钢丝绳应报废。 | B | 1个以上 | 2个以上 | 3个以上 | 4个以上 | GBT5972-2016《起重机钢丝绳保养、维护、检验和报废》第6.2.1条
4 | 钢芯钢丝绳直径增大（ ）%及以上，纤维芯钢丝绳直径增大（ ）%及以上，应查明其原因并考虑报废钢丝绳。 | C | 10、5 | 5、5 | 5、10 | 10、10 | GBT5972-2016《起重机钢丝绳保养、维护、检验和报废》第6.6.6条
5 | 钢丝绳的（ ）或更多的钢丝局部受到电弧影响（例如焊接引线不正确的接地所导致的电弧），应报废。 | B | 1根 | 2根 | 3根 | 4根 | GBT5972-2016《起重机钢丝绳保养、维护、检验和报废》第6.6.10条
6 | 根据《起重机钢丝绳保养、维护、检验和报废》，滑轮绳槽的有效直径宜比钢丝绳公称直径大（ ）%〜（ ）%,且至少比新钢丝绳的实际直径大1%。 | C | 1、3 | 4、7 | 5、10 | 8、10 | GBT5972-2016《起重机钢丝绳保养、维护、检验和报废》第4.4条
7 | 钢丝绳安装时为了避免钢丝绳产生结环、 扭结或折弯，导致无法使用，宜将钢丝绳在允许的最小松弛状态下呈（ ）放出。 | B | 盘旋 | 直线 | 随意 | 弯曲 | GBT5972-2016《起重机钢丝绳保养、维护、检验和报废》第4.5条
8 | 为使钢丝绳组件能较大程度地调整到正常工作状态，用户应操作起重机在（ ）状态下运行若干工作循环。 | C | 低速重载 | 高速轻载 | 低速轻载 | 高速重载 | GBT5972-2016《起重机钢丝绳保养、维护、检验和报废》第4.6条
9 | 钢丝绳定期检查应由（ ）实施。 | D | 所有人员 | 设备操作人员 | 设备信号指挥人员 | 主管人员 | GBT5972-2016《起重机钢丝绳保养、维护、检验和报废》第5.3.1条
10 | 在一个钢丝绳捻距内出现（ ）或更多断丝时，钢丝绳应报废。 | B | 1个 | 2个 | 3个 | 4个 | GBT5972-2016《起重机钢丝绳保养、维护、检验和报废》第6.2.1条
11 | 直径为40mm的6X36-IWRC钢丝绳，参考直径为41.2 mm，检测时的实测直径为39.5 mm，直径减小百分比为（ ）。 | C | 1.7% | 1.2% | 4.25% | 0.5% | GBT5972-2016《起重机钢丝绳保养、维护、检验和报废》第6.3.2条
12 | 钢丝绳被腐蚀导致钢丝表面手感粗糙时，其严重程度分级为（ ）。 | C | 一般 | 中度 | 重度 | 报废 | GBT5972-2016《起重机钢丝绳保养、维护、检验和报废》第6.5条
13 | 在常温下工作的钢丝绳，受到异常高温的影响，外观能够看出钢丝被加热过后颜色的变化或钢丝绳上润滑脂的异常消失时应（ ）。 | D | 正常使用 | 减少钢丝绳使用频次 | 持续观察，出现其他变化时报废 | 立即报废 | GBT5972-2016《起重机钢丝绳保养、维护、检验和报废》第6.6.10条
14 | 钢丝绳弹性降低后不会出现的现象是（ ）。 | C | 钢丝绳直径减小 | 绳股之间、钢丝之间的间隙减小 | 钢丝绳长度减小 | 钢丝绳在使用时有明显的僵硬感 | GBT5972-2016《起重机钢丝绳保养、维护、检验和报废》附录E.4h)
15 | 钢芯钢丝绳直径增大（ ）及以上，应查明其原因并考虑报废钢丝绳。 | B | 2% | 5% | 10% | 15% | 《起重机 钢丝绳 保养、维护、检验和报废》（GB/T 5972-2016）第6.6.6条
16 | 纤维芯钢丝绳直径增大（ ）及以上，应查明其原因并考虑报废钢丝绳。 | C | 2% | 5% | 10% | 15% | 《起重机 钢丝绳 保养、维护、检验和报废》（GB/T 5972-2016）第6.6.6条

## 多选题
安全监督人员业务能力考试题库题目编写格式(多选题）
序号 | 题目标题 | 题目答案 | 题目选项A | 题目选项B | 题目选项C | 题目选项D | 出题依据
2 | 展开或安装钢丝绳时，应采取各种措施避免钢丝绳向内或向外旋转，否则可能使钢丝绳产生( )导致无法使用。 | ABD | 结环 | 扭结 | 突出 | 折弯 | 《起重机 钢丝绳 保养、维护、检验和报废》（GB/T 5972-2016）第4.5条
3 | 钢丝绳不宜存放在有可能受到（ ）或其他腐蚀剂侵袭的场所。 | BCD | 潮湿 | 化工产品 | 化学烟雾 | 蒸汽 | 《起重机 钢丝绳 保养、维护、检验和报废》（GB/T 5972-2016）第4.3条
4 | 钢丝绳变形的主要表现有（ ）。 | ABCD | 波浪形 | 扭结 | 局部扁平 | 弯折 | 《起重机 钢丝绳 保养、维护、检验和报废》（GB/T 5972-2016）第6.6条
5 | 钢丝绳应根据( )对其进行维护。 | ABCD | 起重机的类型 | 使用频率 | 环境条件 | 钢丝绳的类型 | 《起重机 钢丝绳 保养、维护、检验和报废》（GB/T 5972-2016）第4.7条
6 | 下列新钢丝绳放绳方法正确的是（ ）。 | ACD | 从绳卷上放绳时可以将绳卷立起滚动绳卷放绳 | 从绳卷上放绳时可以将绳卷平放从绳卷上放绳 | 从卷筒上放绳时，可控制绳张力，从卷盘底部向卷筒底部传送钢丝绳 | 从卷筒上放绳时，可将卷筒放在放绳支架上，从卷筒上方随着卷筒转动逐步放绳 | 《起重机 钢丝绳 保养、维护、检验和报废》（GB/T 5972-2016）第4.6条
7 | 钢丝绳定期检查的周期应由主管人员决定，应考虑的内容有( )。 | ABCD | 国家关于钢丝绳应用的法规要求 | 起重机的类型及工作现场的环境状况 | 在检查同类起重机钢丝绳过程中获取的经验 | 钢丝绳已使用的时间 | 《起重机 钢丝绳 保养、维护、检验和报废》（GB/T 5972-2016）第5.3.2条
8 | 钢丝绳弹性降低后会出现（ ）等现象。 | ABCD | 钢丝绳直径减小 | 绳股之间、钢丝之间的间隙减小 | 钢丝绳长度增加 | 钢丝绳在使用时有明显的僵硬感 | GBT5972-2016《起重机钢丝绳保养、维护、检验和报废》附录E.4 h)
9 | 钢丝绳维护时应考虑的因素包括（ ）。 | ABCD | 起重机的类型 | 钢丝绳的类型 | 环境条件 | 使用频率 | 《起重机 钢丝绳 保养、维护、检验和报废》（GB/T 5972-2016）第4.4条

## 判断题
安全监督人员业务能力考试题库题目编写格式（判断题）
序号 | 题目标题 | 题目答案 | 题目选项A | 题目选项B | 出题依据
1 | 为了避免使钢丝绳产生结环、 扭结或折弯，导致无法使用，宜将钢丝绳在允许的最小松弛状态下呈直线放出。 | A | 正确 | 错误 | 《起重机 钢丝绳 保养、维护、检验和报废》（GB/T 5972-2016）第4.5条
2 | 新钢丝绳的直径应在受拉的条件下测量并做记录。 | B | 正确 | 错误 | 《起重机 钢丝绳 保养、维护、检验和报废》（GB/T 5972-2016）第4.4条
3 | 钢丝绳安装过程中，只要条件允许，就要确保钢丝绳始终向一个方向弯曲。 | A | 正确 | 错误 | 《起重机 钢丝绳 保养、维护、检验和报废》（GB/T 5972-2016）第4.5条
4 | 钢丝绳应釆取从平放于地面的绳卷或卷盘上将钢丝绳拉出或沿地面滚动卷盘的方法放绳。 | B | 正确 | 错误 | 《起重机 钢丝绳 保养、维护、检验和报废》（GB/T 5972-2016）第4.5条
5 | 钢丝绳安装期间，应避免钢丝绳与起重机或起重葫芦的任何部位产生摩擦。 | A | 正确 | 错误 | 《起重机 钢丝绳 保养、维护、检验和报废》（GB/T 5972-2016）第4.5条
6 | 钢丝绳直径有明显的局部减小时，应立即报废。 | A | 正确 | 错误 | 《起重机 钢丝绳 保养、维护、检验和报废》（GB/T 5972-2016）第6.3.3条
7 | 钢丝绳发生整股断裂，则应立即报废。 | A | 正确 | 错误 | 《起重机 钢丝绳 保养、维护、检验和报废》（GB/T 5972-2016）第6.4条
8 | 无论何时，只要索具安装发生变动，都应对钢丝绳进行外观检查。 | A | 正确 | 错误 | 《起重机 钢丝绳 保养、维护、检验和报废》（GB/T 5972-2016）第5.2条
10 | 发生扭结的钢丝绳只要没有断丝就可以继续使用。 | B | 正确 | 错误 | 《起重机 钢丝绳 保养、维护、检验和报废》（GB/T 5972-2016）第6.6.8条
11 | 受到异常高温的钢丝绳，外观发蓝或钢丝绳上的润滑脂消失,应立即报废。 | A | 正确 | 错误 | 《起重机 钢丝绳 保养、维护、检验和报废》（GB/T 5972-2016）第6.6.10条
12 | 超长的钢丝绳，经主管人员同意，可以对工作长度加上卷筒上至少3圈的钢丝绳进行检查。 | B | 正确 | 错误 | 《起重机 钢丝绳 保养、维护、检验和报废》（GB/T 5972-2016）第5.3.3条
13 | 根据《起重机钢丝绳保养、维护、检验和报废》，滑轮绳槽的有效直径宜比钢丝绳公称直径大5%〜10%,且至少比新钢丝绳的实际直径大1%。 | A | 正确 | 错误 | 《起重机 钢丝绳 保养、维护、检验和报废》（GB/T 5972-2016）第4.4条